## Сварочные электроды
Дата проведения испытаний | Организация заявитель | Марка электрода | Диаметр, мм | Содержание водорода, см куб./100г
1992-01-20 | Красное Сормово | УОНИИ 13/45А | 4 | 7.71
1992-01-20 | ОАО "Балтийский завод" | УОНИИ 13/45А | 4 | 5.49
1992-01-20 | ОАО "Судостроительный завод "Северная верфь" | УОНИИ 13/45А | 4 | 6.49
1992-06-10 | СПбГПУ ( из материалов г. Мурманск) | УОНИИ 15/55Р | 4 | 5.73
1992-06-29 | "ЦНИИТС" г. Орел | УОНИИ 13/55М | 4 | 5.83
1992-06-29 | г.Орел | УОНИИ 13/45-УД | 4 | 7.07
1992-06-29 | г.Орел | УОНИИ 13/45-УД | 4 | 7.4
1992-06-29 | г.Орел | АНО-ТМ/Н-УД | 4 | 6.66
1992-06-29 | г.Мурманск | УОНИИ 13/55Р | 4 | 6.65
1992-06-29 | г.Крондштадт | УОНИИ 13/45А | 3 | 1.85
1992-06-29 | г.Крондштадт | УОНИИ 13/55 | 4 | 2.23
1992-06-29 | г.Крондштадт | Э-138/50Н | 4 | 2.2
1992-06-29 | г.Мурманск в/ч 20346 | УОНИИ 13/55Р | 4 | 6
1992-06-29 | "ЦНИИТС" | УОНИИ 13/55-СМ-УД | 4 | 5.58
1992-06-29 | "ЦНИИТС" | УОНИИ 13/55-СМ-УД | 4 | 4.44
1992-06-29 | "ЦНИИТС" | ВСФ-65У-ЛД | 4 | 5.43
1992-06-29 | "ЦНИИТС" | АНО-ТМУ-УД | 4 | 5.83
1992-06-29 | "ЦНИИТС" | АНО-21-УД | 3 | 16.27
1992-06-29 | г. Северодвинск | Э-138/50Н | 4 | 3.64
1993-12-02 | г.Мурманск воинская часть №20346 | УОНИИ 13/55Р | 4 | 4.8
1995-02-01 | г.Мурманск | УОНИИ 13/45 | 4 | 5.24
1995-02-01 | г.Мурманск | УОНИИ 13/45 | 4 | 5.48
1995-09-19 | АОЗТ ПКФ "СВАМА" | УОНИИ 13/55 | 4 | 4.25
1995-09-19 | АОЗТ ПКФ "СВАМА" | УОНИИ 13/55 | 5 | 6.44
1995-11-13 | АОЗТ ПКФ "СВАМА" | УОНИИ 13/55 | 3 | 2.26
1995-11-13 | АОЗТ ПКФ "СВАМА" | УОНИИ 13/55 | 3 | 3.46
1995-11-13 | АОЗТ ПКФ "СВАМА" | УОНИИ 13/55 | 4 | 4.79
1995-11-13 | АОЗТ ПКФ "СВАМА" | УОНИИ 13/55 | 5 | 5.23
1996-08-07 | г. Северодвинск | 48ХН-2 | 4 | 3.24
1996-08-07 | г. Северодвинск | 48ХН-2 | 4 | 5.27
1996-08-07 | г. Северодвинск | 48ХН-5 | 4 | 4.34
1996-08-07 | г. Северодвинск | 48ХН-5 | 4 | 5.52
1996-08-07 | ОАО "Ижорские заводы" | 48ХН-2-АД | 4 | 5.22
1997-07-10 | СПбГПУ | ХС-2021/1 | 4 | 3.29
1997-07-10 | СПбГПУ | ХС-2021/1 | 4 | 4.11
1998-07-20 | г. Северодвинск | 48ХН-4 | 4 | 6.08
1998-12-25 | г. Северодвинск | 48ХН-4 | 4 | 5.64
1999-01-05 | г. Северодвинск | 48ХН-4 | 4 | 3.26
1999-06-09 | ЗАО "Электродный завод" | УОНИИ 13/55 | 4 | 8.88
1999-06-09 | ЗАО "Электродный завод" | УОНИИ 13/55 | 4 | 6.72
2000-02-24 | ЗАО "Электродный завод" | УОНИИ 13/55 | 3 | 3.01
2000-02-24 | ЗАО "Электродный завод" | УОНИИ 13/55 | 4 | 4.01
2000-02-24 | ЗАО "Электродный завод" | УОНИИ 13/55 | 5 | 5.19
2000-11-21 | ЗАО "Электродный завод" | УОНИИ 13/55 | 3 | 3.61
2000-11-21 | ЗАО "Электродный завод" | УОНИИ 13/55 | 4 | 5.13
2000-11-21 | ЗАО "Электродный завод" | УОНИИ 13/55 | 5 | 5.88
2000-11-27 | ЗАО "Электродный завод" | УОНИИ 13/45Р | 5 | 5.63
2000-11-27 | ЗАО "Электродный завод" | УОНИИ 13/45Р | 4 | 4.97
2000-11-27 | ЗАО "Электродный завод" | УОНИИ 13/45Р | 3 | 2.88
2000-12-13 | ЗАО "Электродный завод" | УОНИИ 13/45Р | 3 | 3.48
2000-12-13 | ЗАО "Электродный завод" | УОНИИ 13/45Р | 4 | 4.59
2000-12-13 | ЗАО "Электродный завод" | УОНИИ 13/45Р | 5 | 5.07
2001-01-10 | ЗАО "ESAB-SVEL" | УОНИИ 13/45-УД | 3 | 6.44
2001-01-10 | ЗАО "ESAB-SVEL" | УОНИИ 13/45А-УД | 3 | 6.63
2001-01-10 | ЗАО "ESAB-SVEL" | УОНИИ 13/45Р-УД | 3 | 3.25
2001-01-10 | ЗАО "ESAB-SVEL" | УОНИИ 13/55Р-УД | 3 | 3.25
2001-01-10 | ЗАО "ESAB-SVEL" | УОНИИ 13/45Р-УД | 4 | 7.04
2001-01-10 | ЗАО "ESAB-SVEL" | УОНИИ 13/55Р-УД | 4 | 7.58
2001-01-10 | ЗАО "ESAB-SVEL" | УОНИИ 13/45-УД | 4 | 7.37
2001-01-10 | ЗАО "ESAB-SVEL" | УОНИИ 13-45А-УД | 4 | 7.29
2001-01-10 | ЗАО "ESAB-SVEL" | Э50-Э138/50Н-УД | 3 | 5.72
2001-01-10 | ЗАО "ESAB-SVEL" | Э50А-УОНИИ 13/55Р-УД | 5 | 5.76
2001-01-10 | ЗАО "ESAB-SVEL" | Э50А-УОНИИ 13/55Р-УД | 5 | 5.9
2001-01-10 | ЗАО "ESAB-SVEL" | Э46А-УОНИИ 13/45А-УД | 5 | 6.46
2001-01-10 | ЗАО "ESAB-SVEL" | Э60-48ХН-2-ЛД | 4 | 4.81
2001-01-10 | ЗАО "ESAB-SVEL" | Э-138/50Н-УД | 4 | 6.4
2001-01-10 | ЗАО "ESAB-SVEL" | УОНИИ 13/55Р | 4 | 6.64
2001-01-10 | ЗАО "ESAB-SVEL" | УОНИИ 13/55Р | 5 | 5.96
2001-05-08 | ОАО "Ижорские заводы" | УОНИИ 48ИЗ/55Р | 4 | 4.71
2001-07-04 | ЗАО "ESAB-SVEL" | 48ХН | 4 | 4.57
2001-07-18 | ФГУП ПО "Севмаш" | СКЭТ-21 | 3 | 7.01
2001-07-18 | ФГУП ПО "Севмаш" | СКЭТ-21 | 3 | 5.56
2001-10-25 | ОАО "Ижорские заводы" | УОНИИ 48ИЗ/55Р | 3 | 3.56
2001-10-25 | ОАО "Ижорские заводы" | УОНИИ 48ИЗ/55Р | 3 | 2.69
2001-11-22 | ЗАО "Электродный завод" | УОНИИ 13/55 | 5 | 6.56
2001-11-22 | ЗАО "Электродный завод" | УОНИИ 13/55 | 3 | 2.81
2001-11-22 | ЗАО "Электродный завод" | УОНИИ 13/55 | 4 | 4.68
2001-12-10 | ОАО "Ижорские заводы" | УОНИИ 48ИЗ/55Р | 3 | 3.56
2001-12-10 | ОАО "Ижорские заводы" | УОНИИ 48ИЗ/55Р | 4 | 2.69
2001-12-10 | ОАО "Ижорские заводы" | УОНИИ 48ИЗ/55Р | 4 | 4.71
2001-12-22 | ЗАО "Завод "Универсалмаш" | 48Н-11 | 3 | 3.1
2002-02-19 | ОАО "Ижорские заводы" | УОНИИ 13/55 | 4 | 2.84
2002-10-04 | ЗАО "Электродный завод" | Э-138/55Н | 3 | 3.76
2002-10-04 | ЗАО "Электродный завод" | Э-138/55Н | 4 | 4.87
2002-10-04 | ЗАО "Электродный завод" | Э-138/55Н | 5 | 5.81
2002-10-09 | ЗАО "Электродный завод" | 48ХН-2 | 3 | 3.71
2002-10-09 | ЗАО "Электродный завод" | 48ХН-2 | 4 | 4.73
2002-10-09 | ЗАО "Электродный завод" | 48ХН-2 | 5 | 5.29
2002-12-10 | ЗАО "Электродный завод" | УОНИИ 13/55 | 3 | 3.31
2002-12-10 | ЗАО "Электродный завод" | УОНИИ 13/55 | 4 | 4.57
2002-12-10 | ЗАО "Электродный завод" | УОНИИ 13/55 | 5 | 5.73
2003-03-11 | ООО "Лукойлкалининградморнефть" | FILLARC 56S | 2.5 | 16.48
2003-03-11 | ООО "Лукойлкалининградморнефть" | ОК 48.08 | 2.5 | 15.57
2003-03-11 | ООО "Лукойлкалининградморнефть" | ОК 48.08 | 2.5 | 14.71
2003-03-11 | ООО "Лукойлкалининградморнефть" | FILLARC 56S | 2.5 | 11.93
2003-03-18 | ООО "Лукойлкалининградморнефть" | ОК 48.08 | 2.5 | 18.03
2003-03-18 | ООО "Лукойлкалининградморнефть" | FILLARC 56S | 2.5 | 17.17
2003-03-18 | ООО "Лукойлкалининградморнефть" | FOX BVD RP 8018-GE 463 B | 3.25 | 5.39
2003-03-18 | ООО "Лукойлкалининградморнефть" | FOX BVD 85 8018-GE 4851NiB | 4 | 6.8
2003-03-25 | ОАО "Ижорские заводы" | 48 ИЗ/55 | 4 | 5.35
2003-03-25 | ОАО "Ижорские заводы" | 48 ИЗ/55 | 4 | 6.5
2003-04-01 | ООО "Лукойлкалининградморнефть" | ОК 48.08 | 3.2 | 5
2003-04-01 | ООО "Лукойлкалининградморнефть" | ОК 48.08 | 3.2 | 4.04
2003-04-01 | ООО "Лукойлкалининградморнефть" | ОК 53.70 | 2.5 | 5.62
2003-04-01 | ООО "Лукойлкалининградморнефть" | ОК 53.70 | 3.2 | 6.18
2003-04-03 | ОАО "Ижорские заводы" | 48 ИЗ/55 | 4 | 6.5
2003-04-03 | ОАО "Ижорские заводы" | 48 ИЗ/55 | 4 | 5.35
2003-04-15 | ООО "Лукойлкалининградморнефть" | ОК 48.08 | 3.2 | 4.52
2003-04-15 | ООО "Лукойлкалининградморнефть" | ОК 53.70 | 2.5 | 5.92
2003-04-15 | ООО "Лукойлкалининградморнефть" | ОК 53.70 | 3.2 | 6.53
2003-05-13 | ЗАО "ESAB-SVEL" | УОНИИ 13/45Р | 5 | 7.82
2003-05-13 | ЗАО "ESAB-SVEL" | 48ХН | 4 | 3.61
2003-05-13 | ООО "Лукойлкалининградморнефть" | ОК 48.08 | 2.5 | 6.08
2003-05-13 | ООО "Лукойлкалининградморнефть" | ОК 48.08 | 3,2х450 | 4.45
2003-05-13 | ООО "Лукойлкалининградморнефть" | ОК 48.08 | 3,2х450 | 4.63
2003-05-22 | ЗАО "ESAB-SVEL" | Э-138/50н | 3 | 5.21
2003-05-22 | ЗАО "ESAB-SVEL" | УОНИИ 13/55Р | 3 | 4.34
2003-05-22 | ЗАО "ESAB-SVEL" | УОНИИ 13/45Р | 3 | 4.31
2003-05-22 | ЗАО "ESAB-SVEL" | Э-138/50Н | 4 | 5.59
2003-05-22 | ЗАО "ESAB-SVEL" | УОНИИ 13/45А | 4 | 6
2003-05-27 | ЗАО "ESAB-SVEL" | УОНИИ 13/55 | 3 | 4.63
2003-05-27 | ЗАО "ESAB-SVEL" | УОНИИ 13/55 | 5 | 7.58
2003-05-27 | ЗАО "ESAB-SVEL" | ОК 48.04 | 2.5 | 5.8
2003-05-27 | ЗАО "ESAB-SVEL" | ОК 48.04 | 4 | 6.85
2003-05-27 | ЗАО "ESAB-SVEL" | ОК 48.04 | 5 | 7.81
2003-05-27 | ЗАО "ESAB-SVEL" | ОК 53.70 | 3 | 4.52
2003-05-27 | ЗАО "ESAB-SVEL" | ОК 53.70 | 4 | 6.74
2003-12-03 | ЗАО "Электродный завод" | УОНИИ 13/55 | 3 | 3.32
2003-12-03 | ЗАО "Электродный завод" | УОНИИ 13/55 | 4 | 4.57
2003-12-03 | ЗАО "Электродный завод" | УОНИИ 13/55 | 5 | 5.63
2004-04-02 | ЗАО "Электродный завод" | УОНИИ 13/55 | 3 | 3.37
2004-04-02 | ЗАО "Электродный завод" | УОНИИ 13/55 | 4 | 4.53
2004-04-02 | ЗАО "Электродный завод" | УОНИИ 13/55 | 5 | 5.62
2004-04-09 | ЗАО "ESAB-SVEL" | OK 48.04 | 5 | 6.73
2004-04-09 | ЗАО "ESAB-SVEL" | OK 48.04 | 4 | 5.71
2004-04-09 | ЗАО "ESAB-SVEL" | ОК 53.70 | 4 | 3.7
2004-06-11 | ЗАО "ESAB-SVEL" | Э-138/50Н | 4 | 5.25
2004-06-11 | ЗАО "ESAB-SVEL" | АНО-ТМ | 4 | 5.93
2004-06-11 | ЗАО "ESAB-SVEL" | УОНИИ 13/55Р | 4 | 5.49
2004-06-11 | ЗАО "ESAB-SVEL" | УОНИИ 13/55Р | 4 | 5.45
2004-06-11 | ЗАО "ESAB-SVEL" | УОНИИ 13/55Р | 5 | 6.42
2005-02-15 | ЗАО "ESAB-SVEL" | УОНИИ 13/55 | 4 | 7.61
2005-02-15 | ЗАО "ESAB-SVEL" | УОНИИ 13/55 | 3 | 5.2
2005-02-15 | ЗАО "Электродный завод" | УОНИИ 13/55 | 3 | 4.35
2005-02-15 | ЗАО "Электродный завод" | УОНИИ 13/55 | 4 | 4.3
2005-02-15 | ЗАО "Электродный завод" | УОНИИ 13/55 | 5 | 6.92
2005-03-31 | ЗАО "ESAB-SVEL" | УОНИИ 13/55 | 5 | 10.7
2005-03-31 | ЗАО "ESAB-SVEL" | АНО-ТМ | 4 | 8.83
2005-03-31 | ЗАО "ESAB-SVEL" | УОНИИ 13/45 | 4 | 10.68
2005-03-31 | ЗАО "ESAB-SVEL" | УОНИИ 13/45 | 3 | 8.71
2005-03-31 | ЗАО "ESAB-SVEL" | АНО-ТМ | 3 | 7.67
2005-04-28 | ЗАО "ESAB-SVEL" | ОК 53.70 | 3 | 3.78
2005-04-28 | ЗАО "ESAB-SVEL" | ОК 53.70 | 4 | 4.3
2005-08-02 | ЗАО "ESAB-SVEL" | УОНИИ 13/45Р | 4 | 12.53
2005-08-02 | ЗАО "ESAB-SVEL" | УОНИИ 13/45D | 5 | 7.81
2005-08-02 | ЗАО "ESAB-SVEL" | УОНИИ 13/55Р | 4 | 10.46
2005-08-02 | ЗАО "ESAB-SVEL" | УОНИИ 13/55Р | 5 | 10.89
2005-09-21 | ФГУП ПО "Севмаш" | УОНИИ 13/45Р | 4 | 4.99
2005-09-29 | ЗАО "Электродный завод" | УОНИИ 13/55 | 5 | 6.94
2005-09-29 | ЗАО "Электродный завод" | УОНИИ 13/55 | 4 | 4.34
2005-09-29 | ЗАО "Электродный завод" | УОНИИ 13/55 | 3 | 4.29
2005-09-29 | "ОМЗ-инструмент" (филиал СПб) | УОНИИ 13/55М | 4 | 5.77
2005-11-17 | ЗАО "ESAB-SVEL" | УОНИИ 13/55 | 4 | 11.53
2005-11-17 | ЗАО "ESAB-SVEL" | УОНИИ 13/55 | 4 | 10.61
2005-12-22 | ФГУП ПО "Севмаш" | 48ХН-4 | 4 | 2.1
2006-01-31 | "Elga АВ" Швеция | P48s | 4 | 3.27
2006-01-31 | "Elga АВ" Швеция | P48s | 4 | 3.25
2006-01-31 | "Elga АВ" Швеция | P48s | 3.2 | 3
2007-07-05 | ЗАО "Электродный завод" | УОНИИ 13/55 | 3 | 4.09
2007-07-05 | ЗАО "Электродный завод" | УОНИИ 13/55 | 4 | 4.7
2007-07-05 | ЗАО "Электродный завод" | УОНИИ 13/55 | 5 | 7.07
2007-11-13 | ОАО "Межгосметиз-Мценск" | УОНИИ 13/55 | 4 | 4.93
2007-11-13 | ОАО "Межгосметиз-Мценск" | УОНИИ 13/55 | 3 | 4.19
2010-05-11 | ООО"Северсталь-метиз: сварочные материалы" | АНО-ТМ | 4 | 3.84
2010-05-18 | ООО"Северсталь-метиз: сварочные материалы" | УОНИИ 13/55 | 4 | 8.06
2010-05-18 | ООО"Северсталь-метиз: сварочные материалы" | УОНИИ 13/55С | 4 | 6.39
2010-05-11 | ООО"Северсталь-метиз: сварочные материалы" | УОНИИ 13/45 | 4 | 4.83
2010-12-22 | НПО "СТИМ" | 48ХН-2 | 4 | 4.43
2010-12-22 | НПО "СТИМ" | 48ХН-4 | 4 | 3.79
2010-12-22 | НПО "СТИМ" | 48ХН-5Р | 4 | 4.22
2010-02-01 | НПО "СТИМ" | УОНИИ 13/45 | 4 | 5.89
2010-11-27 | НПО "СТИМ" | УОНИИ 13/45А | 4 | 4.09
2010-11-27 | НПО "СТИМ" | УОНИИ 13/55 | 4 | 6.45
2010-12-27 | НПО "СТИМ" | УОНИИ 13/45А | 4 | 2.68
2010-12-27 | НПО "СТИМ" | УОНИИ 13/55 | 4 | 4.23
2011-01-24 | НПО "СТИМ" | УОНИИ 13/55Р | 4 | 5.33
2011-01-24 | НПО "СТИМ" | УОНИИ 13/55P | 4 | 3.49
2011-01-24 | НПО "СТИМ" | УОНИИ 13/45Р | 4 | 4.72
2011-01-24 | НПО "СТИМ" | УОНИИ 13/45P | 4 | 3.09
2011-02-28 | НПЦ МОСТОВ(Сычевка) | УОНИИ 13/55 | 3 | 3.45
2011-03-05 | НПЦ МОСТОВ(Сычевка) образец окрашен грунтом | УОНИИ 13/55 | 3 | 4.24
2011-04-20 | ЗАО "Электродный завод" | 48ХН-5 | 3 | 4.96
2011-04-20 | ЗАО "Электродный завод" | 48ХН-5 | 4 | 4.71
2011-05-31 | ЗАО "Электродный завод" | 48ХН-5 | 3 | 4.6
2013-02-05 | ESAB Perstorp AB, Sweden | 74.86 Tensitrode | 3.2 | 3.77
2013-02-05 | Kobe Steel, LTD (KOBELCO) | Trustarc LB-62U | 3.2 | 5.05
2013-05-16 | ОАО "Межгосметиз-Мценск" | Basic One | 4 | 9.68
2013-08-21 | ESAB Perstorp AB, Sweden | 74.86 Tensitrode | 4 | 4.57
2014-03-26 | ESAB Perstorp AB, Sweden | ОК 74.70 | 4 | 4.07
2014-03-26 | ММК "Метиз" | УОНИ 13/45 | 4 | 6.65
2014-04-03 | ММК "Метиз" | УОНИ 13/55 | 4 | 4.92
2014-04-03 | ММК "Метиз" | ЛБ-52МК | 3.2 | 4.5
2014-05-16 | ESAB Perstorp AB, Sweden | ОК 74.70 | 4 | 3.57
2014-05-16 | ESAB Perstorp AB, Sweden | ОК 74.70 | 4 | 3.63
2014-08-15 | ОАО ИТЦ "Прометей" | УОНИИ-13/55 Плазма | 4 | 6.19
2014-11-14 | ЗАО "Электродный завод" | ЭЛЗ-62U | 3 | 4.31
2014-11-14 | ЗАО "Электродный завод" | ЭЛЗ-74.86 | 4 | 4.47
2014-11-14 | ЗАО "Электродный завод" | ЭЛЗ-52U | 3 | 6.27
2014-11-14 | ЗАО "Электродный завод" | ЭЛЗ-74.70 | 3 | 5.54
2014-12-01 | Kobe Steel, LTD (KOBELCO) | LB-62U | 3 | 3.42
2014-12-01 | ESAB Perstorp AB, Sweden | ОК 74.70 | 4 | 3.63
2015-04-29 | ESAB Perstorp AB, Sweden | ОК 74.70 | 4 | 3.91
2015-04-29 | ESAB Perstorp AB, Sweden | ОК 74.70 | 4 | 4.08
2015-04-29 | ESAB Perstorp AB, Sweden | ОК 74.70 | 4 | 9.1
2015-05-05 | ESAB Perstorp AB, Sweden | ОК 74.70 | 4 | 3.91
2015-05-05 | ESAB Perstorp AB, Sweden | ОК 74.70 | 4 | 4.08
2015-05-05 | ESAB Perstorp AB, Sweden | ОК 74.70 | 4 | 4.19
2015-05-05 | ESAB Perstorp AB, Sweden | ОК 74.86 | 4 | 4.19
2016-01-25 | ООО "Судиславский завод сварочных материалов" | УОНИИ-13/55P | 4 | 4.77
2016-01-25 | ООО "Судиславский завод сварочных материалов" | УОНИИ-13/45P | 4 | 5.03
2017-02-03 | ESAB Perstorp AB, Sweden | ОК 74.70 | 4 | 4.38
2017-02-15 | ООО "СЗСЭ" | УОНИ-13/55 Плазма | 4 | 5.97
2017-06-16 | ESAB Perstorp AB, Sweden | ОК 74.70 | 4 | 4.52
2017-06-19 | ESAB Perstorp AB, Sweden | ОК 74.70 | 4 | 4.52
2017-08-30 | НТО "ИРЭ-Полюс" | УОНИИ 13/55 | 4 | 6.89
2017-08-31 | НТО "ИРЭ-Полюс" | УОНИИ 13/55 | 4 | 5.78
2017-09-04 | НТО "ИРЭ-Полюс" | СЗСМ-02 | 4 | 7.23
2017-09-04 | НТО "ИРЭ-Полюс" | СЗСМ-01К | 3 | 5.58
2018-04-07 | ООО "Аттестационно-испытательный центр "Канонерский" | УОНИ-13/55 Плазма | 3 | 5.23
2018-04-07 | ООО "Аттестационно-испытательный центр "Канонерский" | УОНИ-13/55 Плазма | 4 | 5.89
2018-06-18 | ООО "Магнитогорский электродный завод" | УОНИ-13/45 | 4 | 8.82
2018-06-22 | ООО "Магнитогорский электродный завод" | УОНИ-13/45 | 4 | 8.63
2018-09-28 | ESAB Perstorp AB, Sweden | OK 74.70 | 4 | 4.68
2018-11-14 | ООО "СЗСМ" | УОНИИ 13/45А | 4 | 7.52
2018-11-15 | ООО "СЗСМ" | УОНИИ 13/45 | 4 | 7.76
2019-02-06 | ЗАО "Герон" | УОНИ 13/55C | 4 | 4.87
2019-03-18 | Atlantic China Welding Consumables | CHE507 | 2.5 | 6.81
2019-03-18 | Atlantic China Welding Consumables | CHE507 | 3.2 | 6.84
2019-03-18 | Atlantic China Welding Consumables | CHE507 | 4 | 7.52
2019-04-01 | ООО "Судиславский завод сварочных материалов" | 48ХН-5 | 4 | 4.89
2019-04-29 | ЗАО "Электродный завод" | 48ХН-5Р | 4 | 4.69

## Флюс
Дата проведения испытаний | Организация заявитель | Марка флюса | Марка проволоки | Диаметр, мм | Содержание водорода, см куб./100г
2001-07-31 | ФГУП ПО "Севмаш" | ФАП - 1 | Св-10ГН | 4 | 11.04
2001-11-27 | ФГУП ПО "Севмаш" | ФАП - 1 | Св-10ГН | 4 | 6.74
2001-11-27 | ФГУП ПО "Севмаш" | ФАП - 1 | Св-10ГН | 4 | 3.86
2002-04-12 | ОА ИТЦ "Прометей" | АН-47 | Св-10ГН | 4 | 7
2003-11-12 | ОАО "Ижорские заводы" | OKFlux 10.63 | ОК Autrod 13.20 SC | 4 | 3
2003-11-18 | ОАО "Ижорские заводы" | OKFlux 10.63 | ОК Autrod 13.20 SC | 4 | 2.95
2003-11-25 | "Esab AB" | OK Flux 10.63 | OK Autrod 13.20 SC | 4 | 11
2003-11-25 | "Esab AB" | OK Flux 10.64 | OK Autrod 13.20 SC | 4 | 10.7
2005-05-17 | ЗАО "Прометей-Ферромет" | керамический ПФК-56С | Св-08А | 4 | 4.1
2005-05-17 | ЗАО "Прометей-Ферромет" | керамический ПФК-56С | Св-10ГНА-0 | 4 | 3.24
2005-09-22 | ФГУП ПО "Севмаш" | АН-42А | Св-08АА-Э | 4 | 6.27
2006-02-07 | "Elga AВ" Швеция | Elgriflux285 B | Elgasaw 1035 | 4 | 5.46
2006-03-30 | ФГУП ПО "Севмаш" | ОСЦ-45 | Св-08АА | 4 | 3
2006-03-30 | ФГУП ПО "Севмаш" | АН-47 | Topcore 840 BHC | 4 | 2.95
2011-03-03 | ОАО "ЧТПЗ" | ФСА ЧТ А650-20/80 | Pittarc S2Mo | 4 | 4.19
2011-03-15 | ОАО "ЧТПЗ" | ФСА ЧТ А650-20/80 | Pittarc S3MoTiB | 4 | 4.71
2011-12-26 | ОАО "ЧТПЗ" | ФСА ЧТ А650-20/80 | Pittarc S3MoTiB | 4 | 4.27
2011-12-26 | ОАО "ЧТПЗ" | ФСА ЧТ А650-20/80 | Pittarc S3MoTiB | 4 | 3.59
2011-12-27 | ОАО "ЧТПЗ" | ФСА ЧТ А650-20/82 | Pittarc S3MoTiB | 4 | 4.27
2012-01-12 | ОАО "ЧТПЗ" | ФСА ЧТ А650-20/80 | Pittarc S3MoTiB | 4 | 5.68
2012-01-12 | ОАО "ЧТПЗ" | ФСА ЧТ А650-20/80 | Pittarc S3MoTiB | 4 | 8.76
2012-01-12 | ОАО "ЧТПЗ" | ФСА ЧТ А650-20/83 | Pittarc S3MoTiB | 4 | 5.68
2012-01-12 | ОАО "ЧТПЗ" | ФСА ЧТ А650-20/84 | Pittarc S3MoTiB | 4 | 8.76
2012-01-15 | ОАО "ЧТПЗ" | ФСА ЧТ А650-20/80 | Pittarc S2Mo | 4 | 4.3
2012-01-15 | ОАО "ЧТПЗ" | ФСА ЧТ А650-20/80 | Pittarc S2Mo | 4 | 4.09
2012-01-22 | ОАО "ЧТПЗ" | ФСА ЧТ А650-20/80 | Pittarc S2Mo | 4 | 4.15
2012-01-26 | ОАО "ЧТПЗ" | ChF-T2 | Pittarc S3MoTiB | 4 | 4.9
2015-11-09 | OERLICON | OP 121 TT | Pittarc S3Ni1Mo | 4 | 3.99
2017-09-28 | ООО "Аттестационно-испытательный центр "Канонерский" | АН-42 | Св-08ГСМТ-О | 4 | 7.62
2017-09-28 | ООО "Аттестационно-испытательный центр "Канонерский" | АН-42 | Св-08ГСМТ-О | 3 | 8.09
2017-09-28 | ООО "Аттестационно-испытательный центр "Канонерский" | АН-42 | Св-08ГСМТ-О | 2 | 8.51
2019-04-19 | ЗАО "ЭСАБ-СВЭЛ" | OK Flux 10.62 | OK Autrod 13.40 | 4 | 4.51
2019-05-14 | ЗАО "ЭСАБ-СВЭЛ" | OK Flux 10.62 | OK Autrod 12.34 | 4 | 4.54
2019-05-14 | ЗАО "ЭСАБ-СВЭЛ" | OK Flux 10.62 | OK Autrod 13.27 | 4 | 4.66
2019-05-14 | ЗАО "ЭСАБ-СВЭЛ" | OK Flux 10.62 | OK Autrod 13.27 | 4 | 4.22

## Проволока
Дата проведения испытаний | Организация заявитель | Способ сварки | Марка проволоки | Диаметр | Содержание водорода, см куб./100г
1998-07-08 | ЦНИИКМ "Прометей" | МПГ | порошковая ПП-8П | 1.2 | 10.54
2006-02-07 | "Elga AB" Швеция | АПИ | Elgacore DWX | 50/1,2 | 4
2006-02-07 | "Elga AB" Швеция | АПИ | Elgacore DWX | 50/1,2 | 4.15
2014-06-25 | ООО "Завод ВДМ "Пигмент" |  | Св-08Г2С | 1.2 | 7.13
2014-06-25 | ООО "Завод ВДМ "Пигмент" |  | Св-08Г2С | 1.2 | 3.06
2016-10-02 | ЗАО НПФ "ИТС" |  | ПП-71 | 1.2 | 2.58
2016-10-21 | ЗАО НПФ "ИТС" |  | Св-08Г2С | 1.2 | 2.7
2016-10-21 | ЗАО НПФ "ИТС" |  | Св-08Г2С | 1.2 | 2.58
2016-10-21 | ЗАО НПФ "ИТС" |  | Св-08Г2С | 1.6 | 2.7
2016-10-21 | ЗАО НПФ "ИТС" |  | Св-08Г2С | 1.6 | 2.58
2017-06-20 | ООО "Аттестационно-испытательный центр "Канонерский" |  | Св-08ГА-О | 4 | 7.87
2017-06-23 | ООО "Аттестационно-испытательный центр "Канонерский" |  | Св-10ГНА-О | 4 | 7.72
2017-06-28 | ООО "Аттестационно-испытательный центр "Канонерский" |  | Св-10ГНА-О | 2 | 8.21
2017-07-13 | ООО "Аттестационно-испытательный центр "Канонерский" |  | Св-08ГСНТ-О | 3 | 8.02
2017-09-11 | ООО "Фестальпине Белер Велдинг Раша" |  | Boehler Ti 71-T1C | 1.2 | 8.86
2017-09-28 | ООО "Аттестационно-испытательный центр "Канонерский" |  | Св-08ГСМТ-О | 4 | 7.62
2017-09-28 | ООО "Аттестационно-испытательный центр "Канонерский" |  | Св-08ГСМТ-О | 3 | 8.09
2017-09-28 | ООО "Аттестационно-испытательный центр "Канонерский" |  | Св-08ГСМТ-О | 2 | 8.51
2017-11-16 | ООО "ИТАВА СТАР" |  | Hyundai Supercored 71H | 1.2 | 4.32
2017-11-16 | ООО "ИТАВА СТАР" |  | Hyundai Supercored 71H | 1.2 | 4.46
2017-11-29 | ООО "Аттестационно-испытательный центр "Канонерский" |  | Св-08Г2C-О | 1.2 | 2.03
2017-11-29 | ООО "Аттестационно-испытательный центр "Канонерский" |  | Св-08Г2C-О | 1.2 | 1.56
2017-12-25 | ПАО "Завод "Красное Сормово" |  | Hyundai Supercored 71H | 1.2 | 11.63
2018-04-02 | АО НПФ "ИТС" |  | ПП-71 | 1.2 | 3.12
2018-04-09 | ООО "ИТАВА СТАР" |  | Hyundai Supercored 71H | 1.2 | 4.52
2018-04-17 | ООО "ИТАВА СТАР" |  | Hyundai Supercored 71H | 1.2 | 5.05
2018-04-25 | ООО "ЭСАБ СВЭЛ" |  | ОК ПРО 71 | 1.2 | 5.14
2018-05-03 | ООО "ЭСАБ" |  | ОК ПРО 71 | 1.2 | 6.32
2018-06-26 | ООО "ИТАВА СТАР" |  | Hyundai Supercored 71H | 1.2 | 4.55
2018-08-03 | ОАО "ЭСВА" |  | ПП-91P | 1.2 | 3.68
2018-08-13 | ООО "Аттестационно-испытательный центр "Канонерский" |  | ЧЗСМ Св-08Г2С-О | 1.2 | 2.82
2018-11-13 | АО "ЭСВА" |  | Power pipe 60R (ПП60р) | 1.2 | 3.58
2018-11-13 | ЗАО НПФ "ИТС" |  | Power pipe 60R | 1.2 | 6.8
2018-11-26 | ЗАО НПФ "ИТС" |  | Power pipe 60R | - | 4.43
2018-12-12 | ООО "Аттестационно-испытательный центр "Канонерский" |  | HNW-711 | 1.2 | 8.22
2019-01-25 | ООО "Техноцентр "Невский" |  | ESAB AristoRod 69 | 1.2 | 1.31
2019-03-11 | ЗАО "СММ" |  | ПП-СВП2 | 1.2 | 4.62
2019-04-05 | ООО "Аттестационно-испытательный центр "Канонерский" |  | Крон ПП-42-20 | 1.2 | 11.32